## DE LA FORMULE DE S A LA RECETTE
MINERAUX | PM | % POIDS | POIDS | Na2O | K2O | Li2O | CaO | MgO | BaO | SrO | ZnO | PbO | B2O3 | Al2O3 | SiO2 | SnO2 | ZrO2 | TiO2 | P2O5 | Na2O | K2O | Li2O | CuO | CaO | MgO | BaO | SrO | ZnO | PbO | B2O3 | Al2O3 | SiO2 | SnO2 | ZrO2 | TiO2 | P2O5
FRITTE ALCALI PODMORE 2962 | 194 |  | 0 | 0 | [15 empty] | 0.58 | 0.21 |  |  | 0.11 |  | 0.11 |  |  |  | 0.11 | 0.09 | 1.66
FRITTE ALCALINE HINS | 357 |  | 0 | 0 | [15 empty] | 0.4 | 0.3 |  |  | 0.3 | [6 empty] | 0.03 | 2.4
FELDSP Na427 Hins | 537 |  | 0 | 0 | [15 empty] | 0.66 | 0.16 |  |  | 0.17 | [6 empty] | 1 | 6.18
NEPHEL SYENITE 334 (Jäger) Hins | 434 |  | 0 | 0 | [15 empty] | 0.73 | 0.23 |  |  | 0.03 | 0.01 | [5 empty] | 1 | 4.35
NEPHEL SYENITE CERADEL | 684.33 |  | 0 | 0 | [15 empty] | 1 | 0.48 |  |  | 0.22 | [6 empty] | 1.12 | 7.49
FELDSP K11 Hins | 553 |  | 0 |  | 0 | [14 empty] | 0.263 | 0.697 |  |  | 0.04 | [6 empty] | 1.01 | 6.141
CORNISH STONE | 667 |  | 0 |  | 0 | [14 empty] | 0.34 | 0.36 |  |  | 0.3 | [6 empty] | 1.08 | 8.1
CARBONATE DE LITHIUM | 74 |  | 0 |  |  | 0 | [15 empty] | 1
SPODUMENE | 372 |  | 0 |  |  | 0 | [15 empty] | 1 | [8 empty] | 1 | 4
PETALITE | 604 |  | 0 |  |  | 0 | [13 empty] | 0.08 |  | 1.15 | [8 empty] | 1 | 7.5
CRAIE(CaCO3) | 100 |  | 0 |  |  |  | 0 | [16 empty] | 1
WOLLASTONITE CaSiO3 | 133 |  | 0 |  |  |  | 0 | [16 empty] | 1 | 0.03 | [6 empty] | 1.19
CARBONATE DE MAGNESIUM | 84.3 |  | 0 |  |  |  |  | 0 | [16 empty] | 1
TALC 22/HK Hins | 138 |  | 0 |  |  |  |  | 0 | [15 empty] | 0.02 | 1 | [5 empty] | 0.14 | 1.1
DOLOMITE 5/T Hins | 193 |  | 0 |  |  |  |  | 0 | [15 empty] | 1 | 0.97 | [6 empty] | 0.1
CARBONATE DE STRONTIUM | 147.6 |  | 0 | [6 empty] | 0 | [16 empty] | 1
ZnO | 81 |  | 0 | [7 empty] | 0 | [16 empty] | 1
FRITTE ALCALINE ZINC BLYTHE 2495 | 200 |  | 0 | [7 empty] | 0 | [8 empty] | 0.62 | 0.06 |  |  | 0.1 |  |  |  | 0.22 |  |  | 0.06 | 2.1
FRITTE SILICATE DE PLOMB BLYTHE 2994 | 285 |  | 0 | [8 empty] | 0 | [16 empty] | 1 |  |  | 1.03
FRITTE SILICATE DE PLOMB BLYTHE 3647 | 345 |  | 0 | [8 empty] | 0 | [16 empty] | 1 |  | 0.05 | 1.94
FRITTE RAKU M233864 Hins | 397.2 |  | 0 | [9 empty] | 0 | [6 empty] | 1 | [9 empty] | 1.5 | 0.2 | 3.5
FRITTE Na Boro Silicate BLYTH 3701 | 370.9 |  | 0 | [9 empty] | 0 | [6 empty] | 1 | [9 empty] | 2 |  | 2.83
FRITTE FERRO 3134 HINS | 190.6411 |  | 0 | [9 empty] | 0 | [6 empty] | 0.316 |  |  |  | 0.684 | [5 empty] | 0.632 |  | 1.475
FRITTE BOROCALCIQUE M 9152 Hins | 146 |  | 0 | [9 empty] | 0 | [10 empty] | 1 | [5 empty] | 1 | 0.11 | 0.15
FRITTE BOROCALCIQUE PODMORE 2954 | 206.705 |  | 0 | [9 empty] | 0 | [10 empty] | 1 | [5 empty] | 1.5 | 0.097 | 0.609
ULEXITE | 183 |  | 0 | [9 empty] | 0 | [6 empty] | 0.162 |  |  |  | 0.556 | 0.092 |  |  |  |  | 1 | 0.004 | 0.153
BORATE DE CALCIUM 161 Hins | 167 |  | 0 | [9 empty] | 0 | [10 empty] | 0.76 | 0.08 |  |  |  |  | 1 |  | 0.13
KAOLIN MOLOCHITE SOLARGIL | 237.1 |  | 0 | [10 empty] | 0 | [6 empty] | 0.04 | [9 empty] | 1 | 2.17
KAOLIN 233 Hins | 287 |  | 0 | [10 empty] | 0 | [5 empty] | 0.01 | 0.05 |  |  |  | 0.01 | [5 empty] | 1 | 2.36
BALL CLAY CERADEL | 302.7 |  | 0 | [10 empty] | 0 | [5 empty] | 0.0098 | 0.0514 |  |  | 0.0108 | 0.0225 | [5 empty] | 1 | 2.4627
BENTONITE 57 Hins | 607 |  | 0 | [10 empty] | 0 | [5 empty] | 0.34 | 0.08 |  |  | 0.46 | 0.59 | [5 empty] | 1 | 5.6
SILICE | 60 |  | 0 | [11 empty] | 0 | [16 empty] | 1
SnO2 | 150.7 |  | 0 | [12 empty] | 0 | [16 empty] | 1
ZIRCON | 183 |  | 0 | [13 empty] | 0 | [14 empty] | 1 |  | 1
RUTILE | 84 |  | 0 | [14 empty] | 0 | [16 empty] | 1
BONE ASH | 310 |  | 0 | [15 empty] | 0 |  |  |  |  | 1.5 | [11 empty] | 1
TOTAL |  | 0 | 0 | 0 | 0 | 0 | 0 | 0 | 0 | 0 | 0 | 0 | 0 | 0 | 0 | 0 | 0 | 0 | 0
|  |  |  | Na2O | K2O | Li2O | CaO | MgO | BaO | SrO | ZnO | PbO | B2O3 | Al2O3 | SiO2 | SnO2 | ZrO2 | TIO2 | P2O5
SOMME FONDANTS | 0
INTRODUIRE LES VALEURS UNIQUEMENT DANS LES CELLULES BLEUES DU TABLEAU (commencer par les complexes)
JUSQU'À OBTENIR LES VALEURS CIBLES SUR LA LIGNE ROUGE
LE % DES POIDS A UTILISER DANS LA RECETTE APPARAIT EN VERT

## DE LA RECETTE A LA FORMULE DE S
RECETTE |  |  | FORMULE PONDERALE |  | FORMULE SEGER
MINERAUX UTILISES
MINERAUX | PM | POIDS | MINERAUX | % POIDS | FONDANTS |  | AMPHOTERES | ACIDES | [7 empty] | Na2O | K2O | Li2O | CuO | CaO | MgO | BaO | SrO | ZnO | PbO | B2O3 | Al2O3 | SiO2 | SnO2 | ZrO2 | TiO2 | P2O5 | Na2O | K2O | Li2O | CuO | CaO | MgO | BaO | SrO | ZnO | PbO | B2O3 | Al2O3 | SiO2 | SnO2 | ZrO2 | TiO2 | P2O5
FRITTE ALCALI PODMORE 2962 | 194 |  | FRITTE ALCALI PODMORE 2962 |  | Na2O |  | Al2O3 | SiO2 | [7 empty] | 0 | 0 | 0 | 0 | 0 | 0 | 0 | 0 | 0 | 0 | 0 | 0 | 0 | 0 | 0 | 0 | 0 | 0.58 | 0.21 |  |  | 0.11 |  | 0.11 |  |  |  | 0.11 | 0.09 | 1.66
FRITTE ALCALINE HINS | 357 |  | FRITTE ALCALINE HINS |  | K2O |  | B2O3 | SnO2 | [7 empty] | 0 | 0 | 0 | 0 | 0 | 0 | 0 | 0 | 0 | 0 | 0 | 0 | 0 | 0 | 0 | 0 | 0 | 0.4 | 0.3 |  |  | 0.3 | [6 empty] | 0.03 | 2.4
FELDSP Na427 Hins | 537 |  | FELDSP Na427 Hins |  | Li2O |  |  | ZrO2 |  | Na2O | 0 | Al2O3 | 0 | SiO2 | 0 | 0 | 0 | 0 | 0 | 0 | 0 | 0 | 0 | 0 | 0 | 0 | 0 | 0 | 0 | 0 | 0 | 0 | 0.66 | 0.16 |  |  | 0.17 | [6 empty] | 1 | 6.18
NEPHEL SYENITE 334 (Jäger) Hins | 434 |  | NEPHEL SYENITE 334 (Jäger) Hins |  | CuO |  |  | TiO2 |  | K2O | 0 | B2O3 | 0 | SnO2 | 0 | 0 | 0 | 0 | 0 | 0 | 0 | 0 | 0 | 0 | 0 | 0 | 0 | 0 | 0 | 0 | 0 | 0 | 0.73 | 0.23 |  |  | 0.03 | 0.01 | [5 empty] | 1 | 4.35
NEPHEL SYENITE CERADEL | 684.33 |  | NEPHEL SYENITE CERADEL |  | CaO |  |  | P2O5 |  | Li2O | 0 |  |  | ZrO2 | 0 | 0 | 0 | 0 | 0 | 0 | 0 | 0 | 0 | 0 | 0 | 0 | 0 | 0 | 0 | 0 | 0 | 0 | 1 | 0.48 |  |  | 0.22 | [6 empty] | 1.12 | 7.49
FELDSP K11 Hins | 548 |  | FELDSP K11 Hins |  | MgO |  |  |  |  | CuO | 0 |  |  | TiO2 | 0 | 0 | 0 | 0 | 0 | 0 | 0 | 0 | 0 | 0 | 0 | 0 | 0 | 0 | 0 | 0 | 0 | 0 | 0.263 | 0.697 |  |  | 0.04 | [6 empty] | 1.01 | 6.141
CORNISH STONE | 667 |  | CORNISH STONE |  | BaO |  |  |  |  | CaO | 0 |  |  | P2O5 | 0 | 0 | 0 | 0 | 0 | 0 | 0 | 0 | 0 | 0 | 0 | 0 | 0 | 0 | 0 | 0 | 0 | 0 | 0.34 | 0.36 |  |  | 0.3 | [6 empty] | 1.08 | 8.1
CARBONATE DE LITHIUM | 74 |  | CARBONATE DE LITHIUM |  | SrO |  |  |  |  | MgO | 0 |  |  |  |  | 0 | 0 | 0 | 0 | 0 | 0 | 0 | 0 | 0 | 0 | 0 | 0 | 0 | 0 | 0 | 0 | 0 |  |  | 1
SPODUMENE | 372 |  | SPODUMENE |  | ZnO |  |  |  |  | BaO | 0 |  |  |  |  | 0 | 0 | 0 | 0 | 0 | 0 | 0 | 0 | 0 | 0 | 0 | 0 | 0 | 0 | 0 | 0 | 0 |  |  | 1 | [8 empty] | 1 | 4
PETALITE | 604 |  | PETALITE |  | PbO |  |  |  |  | SrO | 0 |  |  |  |  | 0 | 0 | 0 | 0 | 0 | 0 | 0 | 0 | 0 | 0 | 0 | 0 | 0 | 0 | 0 | 0 | 0 | 0.08 |  | 1.15 | [8 empty] | 1 | 7.5
CRAIE(CaCO3) | 100 |  | CRAIE(CaCO3) | [6 empty] | ZnO | 0 |  |  |  |  | 0 | 0 | 0 | 0 | 0 | 0 | 0 | 0 | 0 | 0 | 0 | 0 | 0 | 0 | 0 | 0 | 0 |  |  |  |  | 1
WOLLASTONITE CaSiO3 | 133 |  | WOLLASTONITE CaSiO3 |  | total | 0 |  | SiO2/Al2O3 | #VALUE! | PbO | 0 |  |  |  |  | 0 | 0 | 0 | 0 | 0 | 0 | 0 | 0 | 0 | 0 | 0 | 0 | 0 | 0 | 0 | 0 | 0 |  |  |  |  | 1 | 0.03 | [6 empty] | 1.19
CARBONATE DE MAGNESIUM | 84.3 |  | CARBONATE DE MAGNESIUM | [12 empty] | 0 | 0 | 0 | 0 | 0 | 0 | 0 | 0 | 0 | 0 | 0 | 0 | 0 | 0 | 0 | 0 | 0 | [5 empty] | 1
TALC 22/HK Hins | 138 |  | TALC 22/HK Hins | [6 empty] | total | 0 |  |  |  |  | 0 | 0 | 0 | 0 | 0 | 0 | 0 | 0 | 0 | 0 | 0 | 0 | 0 | 0 | 0 | 0 | 0 |  |  |  |  | 0.02 | 1 | [5 empty] | 0.14 | 1.1
DOLOMITE 5/T Hins | 193 |  | DOLOMITE 5/T Hins | [12 empty] | 0 | 0 | 0 | 0 | 0 | 0 | 0 | 0 | 0 | 0 | 0 | 0 | 0 | 0 | 0 | 0 | 0 |  |  |  |  | 1 | 0.97 | [6 empty] | 0.1
CARBONATE DE STRONTIUM | 147.6 |  | CARBONATE DE STRONTIUM | [12 empty] | 0 | 0 | 0 | 0 | 0 | 0 | 0 | 0 | 0 | 0 | 0 | 0 | 0 | 0 | 0 | 0 | 0 | [7 empty] | 1
ZnO | 81 |  | ZnO | [12 empty] | 0 | 0 | 0 | 0 | 0 | 0 | 0 | 0 | 0 | 0 | 0 | 0 | 0 | 0 | 0 | 0 | 0 | [8 empty] | 1
FRITTE ALCALINE ZINC BLYTHE 2495 | 200 |  | FRITTE ALCALINE ZINC BLYTHE 2495 | [12 empty] | 0 | 0 | 0 | 0 | 0 | 0 | 0 | 0 | 0 | 0 | 0 | 0 | 0 | 0 | 0 | 0 | 0 | 0.62 | 0.06 |  |  | 0.1 |  |  |  | 0.22 |  |  | 0.06 | 2.1
FRITTE SILICATE DE PLOMB BLYTHE 2994 | 285 |  | FRITTE SILICATE DE PLOMB BLYTHE 2994 | [12 empty] | 0 | 0 | 0 | 0 | 0 | 0 | 0 | 0 | 0 | 0 | 0 | 0 | 0 | 0 | 0 | 0 | 0 | [9 empty] | 1 |  |  | 1.03
FRITTE SILICATE DE PLOMB BLYTHE 3647 | 345 |  | FRITTE SILICATE DE PLOMB BLYTHE 3647 | [12 empty] | 0 | 0 | 0 | 0 | 0 | 0 | 0 | 0 | 0 | 0 | 0 | 0 | 0 | 0 | 0 | 0 | 0 | [9 empty] | 1 |  | 0.05 | 1.94
FRITTE RAKU M233864 Hins | 397.2 |  | FRITTE RAKU M233864 Hins | [12 empty] | 0 | 0 | 0 | 0 | 0 | 0 | 0 | 0 | 0 | 0 | 0 | 0 | 0 | 0 | 0 | 0 | 0 | 1 | [9 empty] | 1.5 | 0.2 | 3.5
FRITTE Na Boro Silicate BLYTH 3701 | 370.9 |  | FRITTE Na Boro Silicate BLYTH 3701 | [12 empty] | 0 | 0 | 0 | 0 | 0 | 0 | 0 | 0 | 0 | 0 | 0 | 0 | 0 | 0 | 0 | 0 | 0 | 1 | [9 empty] | 2 |  | 2.83
FRITTE FERRO 3134 HINS | 190.6411 |  | FRITTE FERRO 3134 HINS | [12 empty] | 0 | 0 | 0 | 0 | 0 | 0 | 0 | 0 | 0 | 0 | 0 | 0 | 0 | 0 | 0 | 0 | 0 | 0.316 |  |  |  | 0.684 | [5 empty] | 0.632 |  | 1.475
FRITTE BOROCALCIQUE M 9152 Hins | 146 |  | FRITTE BOROCALCIQUE M 9152 Hins | [12 empty] | 0 | 0 | 0 | 0 | 0 | 0 | 0 | 0 | 0 | 0 | 0 | 0 | 0 | 0 | 0 | 0 | 0 |  |  |  |  | 1 | [5 empty] | 1 | 0.11 | 0.15
FRITTE BOROCALCIQUE PODMORE 2954 | 206.705 |  | FRITTE BOROCALCIQUE PODMORE 2954 | [12 empty] | 0 | 0 | 0 | 0 | 0 | 0 | 0 | 0 | 0 | 0 | 0 | 0 | 0 | 0 | 0 | 0 | 0 |  |  |  |  | 1 | [5 empty] | 1.5 | 0.097 | 0.609
ULEXITE | 183 |  | ULEXITE | [12 empty] | 0 | 0 | 0 | 0 | 0 | 0 | 0 | 0 | 0 | 0 | 0 | 0 | 0 | 0 | 0 | 0 | 0 | 0.162 |  |  |  | 0.556 | 0.092 |  |  |  |  | 1 | 0.004 | 0.153
BORATE DE CALCIUM 161 Hins | 167 |  | BORATE DE CALCIUM 161 Hins | [12 empty] | 0 | 0 | 0 | 0 | 0 | 0 | 0 | 0 | 0 | 0 | 0 | 0 | 0 | 0 | 0 | 0 | 0 |  |  |  |  | 0.76 | 0.08 |  |  |  |  | 1 |  | 0.13
KAOLIN MOLOCHITE SOLARGIL | 237.1 |  | KAOLIN MOLOCHITE SOLARGIL | [12 empty] | 0 | 0 | 0 | 0 | 0 | 0 | 0 | 0 | 0 | 0 | 0 | 0 | 0 | 0 | 0 | 0 | 0 |  | 0.04 | [9 empty] | 1 | 2.17
KAOLIN 233 Hins | 287 |  | KAOLIN 233 Hins | [12 empty] | 0 | 0 | 0 | 0 | 0 | 0 | 0 | 0 | 0 | 0 | 0 | 0 | 0 | 0 | 0 | 0 | 0 | 0.01 | 0.05 |  |  |  | 0.01 | [5 empty] | 1 | 2.36
BALL CLAY CERADEL | 302.7 |  | BALL CLAY CERADEL | [12 empty] | 0 | 0 | 0 | 0 | 0 | 0 | 0 | 0 | 0 | 0 | 0 | 0 | 0 | 0 | 0 | 0 | 0 | 0.0098 | 0.0514 |  |  | 0.0108 | 0.0225 | [5 empty] | 1 | 2.4627
BENTONITE 57 Hins | 607 |  | BENTONITE 57 Hins | [12 empty] | 0 | 0 | 0 | 0 | 0 | 0 | 0 | 0 | 0 | 0 | 0 | 0 | 0 | 0 | 0 | 0 | 0 | 0.34 | 0.08 |  |  | 0.46 | 0.59 | [5 empty] | 1 | 5.6
SILICE | 60 |  | SILICE | [12 empty] | 0 | 0 | 0 | 0 | 0 | 0 | 0 | 0 | 0 | 0 | 0 | 0 | 0 | 0 | 0 | 0 | 0 | [12 empty] | 1
SnO2 | 150.7 |  | SnO2 | [12 empty] | 0 | 0 | 0 | 0 | 0 | 0 | 0 | 0 | 0 | 0 | 0 | 0 | 0 | 0 | 0 | 0 | 0 | [13 empty] | 1
ZIRCON | 183 |  | ZIRCON | [12 empty] | 0 | 0 | 0 | 0 | 0 | 0 | 0 | 0 | 0 | 0 | 0 | 0 | 0 | 0 | 0 | 0 | 0 | [12 empty] | 1 |  | 1
RUTILE | 84 |  | RUTILE | [12 empty] | 0 | 0 | 0 | 0 | 0 | 0 | 0 | 0 | 0 | 0 | 0 | 0 | 0 | 0 | 0 | 0 | 0 | [15 empty] | 1
BONE ASH | 310 |  | BONE ASH | [12 empty] | 0 | 0 | 0 | 0 | 0 | 0 | 0 | 0 | 0 | 0 | 0 | 0 | 0 | 0 | 0 | 0 | 0 |  |  |  |  | 1.5 | [11 empty] | 1
TOTAL |  | 0 | total | 0 | [11 empty] | 0 | 0 | 0 | 0 | 0 | 0 | 0 | 0 | 0 | 0 | 0 | 0 | 0 | 0 | 0 | 0 | 0
Introduisez les valeurs poids des différents minéraux dans la colonne C
La composition pondérale apparaît en % poids dans la colonne F
La formule de Seger est exprimée dans les colonnes H à M